## Sheet1
	PET	PLA	ABS
Chemische Bezeichnung	Polyethylenterephthalat-Glycol	Polylaktid/Polymilchsäure (Polylactic Acid)	Acrylnitril-Butadien-Styrol
Druckgeschwindigkeit	40-100 mm/s	30-80 mm/s	20-60 mm/s
Dichte	1,20 - 1,28 g/cm3	1,21 - 1,25 g/cm3	1,03 - 1,08 g/cm3
Schmelztemperatur	195 - 260°C	195 - 220°C	210 - 260°C
Heizbett-Temperatur	aus oder 60 - 85°C	aus oder 50 - 60°C	80 - 110°C
Flammbar?	Baustoffklasse B1, schwerer entflammbar	6 - 15%	18 - 27%
Witterungsbeständigkeit	gut (reagiert aber mit UV-Licht)	schlecht (weichpunkt niedrig & spröde)	schlecht (bleicht aus unter UV und wird spröde)
Wärmeformbeständigkeitstemperatur	63 - 85°C	45 - 60°C	85 - 100°C
Schlagfestigkeit	ca. 8 KJ/m2	4,5 - 6 KJ/m2	17 - 20 KJ/m2
Biegemodul	ca. 2 GPa	ca. 3 GPa	ca. 2.7 GPa